## 企业基本信息表
序号 | 生产单位 | 生产单位地址 | 联系人 | 联系电话 | 生产状况 | 生产线类型 | 生产线数量 | 生产设备开机率 | 经济类型 | 产量（上一年） | 销售额（上一年） | 生产许可证有效期 | 主要原材料品种
1
2
3
4
5
6
7
8
………

## 企业与质检机构数据对比
企业名称 |  | 商标 |  | 生产日期
产品名称 | 复合硅酸盐水泥 | 规格型号 |  | 年度 | 2017
对比验证检验数据
序号 | 项目名称 | 技术要求 | 企业自检数据 | 质检机构检测数据 | 不同实验室间误差 | 误差限量 | 满意度 | 说明：（不同实验室见误差超出误差限量，满意度为“不满意”；未超出限量，满意度为“满意”
1 | 细度 |  | 4 | 4.5 | -0.5 | ≤5.0%的为±1.0% ＞5.0%的为±1.5% | 满意
2 | 标准稠度用水 |  | 32 | 30 | 0.06451613 | ±5.0%（相对误差） | 不满意 |  | 绝对误差=（企业自检数据-质检机构检测数据）
3 | 初凝时间 |  |  |  |  | ±20min |  |  | 相对误差=（企业自检数据-质检机构检测数据）/两个数据平均值
| 终凝时间 |  |  |  |  | ±45min
4 | 安定性 |  |  |  |  | /
5 | 水灰比 |  |  |  |  | /
| 流动度 |  |  |  |  | ±8mm
6 | 3d抗折强度 |  | 100 | 10 | 1.636364 | ±9.0%（相对误差） | 不满意
| 28d抗折强度 |  | 100 | 90 | 0.1052632 | ±9.0%（相对误差） | 不满意
7 | 3天抗压强度 |  | 100 | 96 | 0.04081633 | ±7.0%（相对误差） | 满意
| 28天抗压强度 |  |  |  |  | ±7.0%（相对误差）
8 | 氧化镁 |  |  |  |  | ±0.30%
9 | 三氧化硫 |  |  |  |  | ±0.20%
10 | 氯离子 |  |  |  |  | ±0.005%
11 | 水溶性铬（Ⅵ） |  |  |  |  | /
（复合硅酸盐水泥）
企业名称 |  | 商标 |  | 生产日期
产品名称 | 普通硅酸盐水泥 | 规格型号 |  | 年度 | 2017
对比验证检验数据
序号 | 项目名称 | 技术要求 | 企业自检数据 | 质检机构检测数据 | 不同实验室间误差 | 误差限量 | 满意度
1 | 密度 |  |  |  |  | ±0.02g/cm3
2 | 比表面积 |  |  |  |  | ±5.0%（相对误差）
3 | 标准稠度用水 |  |  |  |  | ±5.0%（相对误差）
4 | 初凝时间 |  |  |  |  | ±20min
| 终凝时间 |  |  |  |  | ±45min
5 | 安定性 |  |  |  |  | /
6 | 3d抗折强度 |  |  |  |  | ±9.0%（相对误差）
| 28d抗折强度 |  |  |  |  | ±9.0%（相对误差）
7 | 3天抗压强度 |  |  |  |  | ±7.0%（相对误差）
| 28天抗压强度 |  |  |  |  | ±7.0%（相对误差）
8 | 烧失量 |  |  |  |  | ±0.30%
9 | 氧化美 |  |  |  |  | ±0.30%
10 | 三氧化硫 |  |  |  |  | ±0.20%
11 | 氯离子 |  |  |  |  | ±0.005%
12 | 水溶性铬（Ⅵ） |  |  |  |  | /
（普通硅酸盐水泥）

## 单个检验项目所有企业的数据统计和图表
单个检验项目所有企业的统计数据
检验项目:比表面积 (m2/kg) |  |  |  | 技术要求：≥300m2/kg |  |  | 年度：2107
序号 | 产品名称 | 规格型号 | 企业所在地 | 生产企业名称 | 生产日期 | 企业自检结果 | 质检机构检测结果 | 不同实验室间误差
1 | 普通硅酸盐 | 42.5 | XX市 | 企业1 | 2017-01-20 | 355 | 357
2 | 普通硅酸盐 | 42.5 | XX市 | 企业1 | 2017-03-15 | 387 | 384
3 | 普通硅酸盐 | 42.5 | XX市 | 企业1 | 2017-05-24 | 365 | 360
4 | 普通硅酸盐 | 42.5 | XX市 | 企业2 | 2017-01-25 | 385 | 387
5 | 普通硅酸盐 | 42.5 | XX市 | 企业2 | 2017-03-15 | 369 | 372
6 | 普通硅酸盐 | 42.5 | XX市 | 企业2 | 2017-05-18 | 375 | 371
7 | 普通硅酸盐 | 42.5 |  |  |  | 390 | 385
8 | 普通硅酸盐 | 42.5 |  |  |  | 371 | 376
9 | 普通硅酸盐 | 42.5 |  |  |  | 354 | 355
10 | 普通硅酸盐 | 42.5 |  |  |  | 384 | 386
11 | 普通硅酸盐 | 42.5 |  |  |  | 368 | 362
……
平均值
最小值
最大值
用比表面积项目举例，其余相同
每一年度出一个统计表

## 单个检验项目企业历次数据统计和图表
生产企业：XXXXXXX
年度：2017 | [6 empty] | 1、每一年度一个统计表
检验项目:比表面积 (m2/kg) | [6 empty] | 2、所有年度历史数据统计表
序号 | 产品名称 | 规格型号 | 生产日期 | 企业自检结果 | 质检机构检测结果 | 不同实验室间误差
1 | 普通硅酸盐 | 42.5 | 2017.1 | 355 | 357
2 | 普通硅酸盐 | 42.5 | 2017.3 | 387 | 384
3 | 普通硅酸盐 | 42.5 | 2017.5 | 365 | 360
4 | 普通硅酸盐 | 42.5 | 2017.7 | 385 | 387
5 | 普通硅酸盐 | 42.5 | 2017.9 | 369 | 372
6 | 普通硅酸盐 | 42.5 | 2017.11 | 375 | 371
用比表面积项目举例，其余相同

## 全省水泥产品类别和规格型号统计图表
产品名称 | 规格型号 | 企业数量 | 百分比（%）
普通硅酸盐水泥 | 42.5 | 40 | 18.9
| 42.5R | 15 | 7.1
| 52.5 | 16 | 7.5
| 52.5R | 10 | 4.7
复合硅酸盐水泥 | 32.5R | 42 | 19.8
| 42.5 | 38 | 17.9
| 42.5R | 15 | 7.1
| 52.5 | 16 | 7.5
| 52.5R | 20 | 9.4
合计 |  | 212 | 100%
普通硅酸盐水泥

## 企业所在地统计图表
企业所在地 | 企业数量 | 百分比（%）
成都 | 40 | 18.9
眉山 | 15 | 7.1
德阳 | 16 | 7.5
乐山 | 10 | 4.7
阿坝 | 42 | 19.8
凉山州 | 38 | 17.9
绵阳 | 15 | 7.1
遂宁 | 16 | 7.5
攀枝花 | 20 | 9.4
……
合计 | 212 | 100
地图标注这里没有举例

## 全省平均值统计
产品名称 | 复合硅酸盐水泥 |  |  | 仅以42.5规格型号的为例，其余相同
规格型号 | 42.5
序号 | 项目名称 | 技术要求 | 全省平均值 | 全省平均值用质检机构的计算，每种产品类型，每个规格型号分开计算平均值
1 | 细度
2 | 标准稠度用水 |  |  | 按每一年度的所有数据取平均值
3 | 初凝时间 |  |  | 可以按照年度来查询
终凝时间
4 | 安定性
5 | 水灰比
流动度
6 | 3d抗折强度
28d抗折强度
7 | 3天抗压强度
28天抗压强度
8 | 氧化镁
9 | 三氧化硫
10 | 氯离子
11 | 水溶性铬（Ⅵ）
产品名称 | 普通硅酸盐水泥
规格型号 | 42.5
序号 | 项目名称 | 技术要求 | 全省平均值
1 | 密度
2 | 比表面积
3 | 标准稠度用水
4 | 初凝时间
终凝时间
5 | 安定性
6 | 3d抗折强度
28d抗折强度
7 | 3天抗压强度
28天抗压强度
8 | 烧失量
9 | 氧化美
10 | 三氧化硫
11 | 氯离子
12 | 水溶性铬（Ⅵ）

## 省市顺序
51 | 四川省
5101 | 四川省成都市
510182 | 四川省成都市彭州市
510183 | 四川省成都市邛崃市
510184 | 四川省成都市崇州市
5103 | 四川省自贡市
5104 | 四川省攀枝花市
5105 | 四川省泸州市
5106 | 四川省德阳市
5107 | 四川省绵阳市
5108 | 四川省广元市
5109 | 四川省遂宁市
5110 | 四川省内江市
5111 | 四川省乐山市
5113 | 四川省南充市
5114 | 四川省眉山市
5115 | 四川省宜宾市
5116 | 四川省广安市
5117 | 四川省达州市
5118 | 四川省雅安市
5119 | 四川省巴中市
5120 | 四川省资阳市
5132 | 四川省阿坝州
5133 | 四川省甘孜藏族自治州
5134 | 四川省凉山州
513401 | 四川省凉山州西昌市